## Verificación Racional-Cl40sur
VERIFICACIÓN DE ESFUERZOS Y DEFLEXIONES ESTACION LA VICTORIA-VIAS E INTERSECCIONES
1. GEOMETRÍA DE LAS LOSAS
1.1. Modelo Estructural a Analizar
|  |  | CAPA |  | ESPESOR (mm) | CORTE
|  |  | Losa de Concreto MR-4,1MPa |  | 200
|  |  | Sub-base Granular SBG-B |  | 150
|  |  | Mejoramiento de Subrasante |  | 54
|  |  | SUBRASANTE (CH) |  | ∞
1.2. Relación Largo / Ancho
1,0 <= (L/A) <= 1,25 |  | Ancho máximo de Losa (A) |  | 2.84 | (m)
|  | Longitud máxima de Losa (L) |  | 3 | (m)
| L = | Longitud de Losa Recomendada |  | 3 | (m) | L / A = | 1.056338 | SI CUMPLE CON 1,0 <= (L/A) <= 1,25
1.3. Longitud en Función del Espesor
L <= (25 * D) | Valores máximos de fricción entre la capa granular de base y la losa
1.4. Dimensiones Definitivas de la Losa
|  | L (m) | A (m) | D (m)
|  | 3 | 2.84 | 0.2
|  | L (pulg.) | A (pulg.) | D (pulg.)
|  | 118.1102 | 111.811 | 7.874016
2. DIMENSIONAMIENTO DE BARRAS DE REFUERZO
2.1. Especificación de Barras para Reforzamiento de Losa
Límite de Fluencia | fy = | 4200 | Kg/cm2 | 60000 | psi
Diámetro | f = | 12.7 | mm | 0.5 | pulg
Característica de las Barras |  | Corrugadas
Situaciones:
Losas Atípicas. No cumplen criterio de: |  |  | 1,0 <= (L/A) <= 1,25
Losas que albergan estructuras especiales: |  |  | Pozos de Inspección. Sumideros. Cámaras.
Geometría irregular de las losas: |  |  | Formas geométricas no convencionales para losas
Sentido Transversal:
Longitud | l = | 2.64 | m
Distancia entre centros | S = | 0.2 | m
Número de Barras | 15
Sentido Longitudinal:
Longitud | l = | 2.8 | m
Distancia entre centros | S = | 0.2 | m
Número de Barras | 14.2
3. VERIFICACIÓN DEL MODELO ESTRUCTURAL - ESFUERZOS Y DEFLEXIONES -
3.1. Esfuerzos por Alabeo
| sx = {EatDT / (2(1 - m^2))} * {Cx + m * Cy} |  |  |  | Esfuerzo interior máximo por alabeo en la dirección X (Longitud L )
| sy = {EatDT / (2 (1 - m^2))} * {Cy + m * Cx} |  |  |  | Esfuerzo interior máximo por alabeo en la dirección Y (Ancho A)
| sb= {C * E * at * DT} / 2 |  |  |  | Esfuerzo en el borde a la mitad de la losa
Radio de Rigidez Relativa (l) = |  | {(E*h^3) / (12*(1-m^2)*K)}^(1/4)
L = Longitud de losa |  |  | 118.1102 | (pulg.)
E = Módulo de Elasticidad del Concreto |  |  | 3674288 | (PSI)
D = Espesor de losa |  |  | 7.874016 | (pulg.)
m = Relación de Poisson del Concreto |  |  | 0.15 | -
K = Módulo de Reacción de la Subrasante |  |  | 135.55 | (PCI)
l = Radio de Rigidez Relativa |  |  | 32.59051 | (pulg.)
Factores de corrección de esfuerzos
| Lx / l = | 3.624069 | Cx = | 0.21 | at = | 6e-06 | (/ °F) | Coeficiente de expansión térmica del concreto
| Ly / l = | 3.430785 | Cy = | 0.21 | DT = | 9 | (°F/pulg) | Gradiente térmico del concreto
|  |  | sx = | 192.9895 | (PSI)
|  |  | sy = | 192.9895 | (PSI)
|  |  | sb = | 164.041 | (PSI)
|  |  | sb = | 164.041 | (PSI)
3.2. Esfuerzos y Deflexiones por Carga en la Esquina de la Losa
| se = {3*P/h^2} * {1-((a*2^0,5)/l)^0,6} |  |  |  | Esfuerzo de tensión superficial en la esquina de la losa
| De = P/Kl^2{1,1-0,88(a*2^0,5)/l)} |  |  |  | Deflexión en la esquina de la losa
|  | 2,38*(al)^0,5 | Distancia a partir de la esquina de la losa donde ocurre el momento máximo = |  |  |  |  | 49.77066 | (pulg.)
|  | Pd (lb) = | 24255 | Alimentador, Padrón, 6.0 ton eje delantero, 11.0 ton eje trasero C4, 4 ejes, 14 ton en dos ejes delanteros cada uno de dos llantas y dos (2) ejes tandem de ocho (8) llantas (22000 Kg), Peso Máximo Bruto 36.000 Kg |  |  |  |  | Carga en el semieje (Kg) | 11000
|  | q (psi) = | 80 | Presión de Contacto
|  | Sd (pulg) = | 12.76 | Separación entre ejes de llantas
|  | a = [(0,8521*Pd/(q*p)) + (Sd/p)*(Pd/(0,5227*q))^0,5]^0,5 |  |  |  | Radio del área circular equivalente para un sistema de llanta doble
|  | a = | 13.41843 | (pulg.)
|  | se = | 325.2176 | (PSI)
|  | De = | 0.09899245 | (pulg.)
3.3. Esfuerzos y Deflexiones por Carga en el Interior de la Losa
|  | si = {0,316*P/h^2} * {4*log(l/b) + 1,069} |  |  |  | Esfuerzo en el interior de la losa
|  | Di = {P/8Kl^2} * {1 +(1/2p)*(ln(a/2l)-0,673)(a/l)^2} |  |  |  | Deflexión debida a la carga interior
|  | (b = a) si: a >= | 1,724*D = | 5.700787 | (pulg.) | a < 1,724D | X
| b = ((1,6*a^2 + h^2)^0,5) - 0,675*h |  |  | 13.39565 | (pulg.)
|  | si = | 323.0873 | (PSI)
|  | Di = | 0.01593713 | (pulg.)
3.4. Esfuerzos y Deflexiones por Carga en el Borde de la Losa
|  | sb = {0,572*P/h^2} * {4*log(l/a) + 0,359} |  |  |  | Esfuerzo en el borde de la losa
|  | Db = {0,431*P/Kl^2} * {1 +0,82*(a/l)} |  |  |  | Deflexión debida a la carga interior
|  | sb = | 265.2832 | (PSI)
|  | Db = | 0.04809566 | (pulg.)
3.5. Esfuerzos debidos a la Fricción
|  |  | sc = gcLfa/2 |  | Esfuerzo en el Concreto |  |  | As = (gcDLfa) / (2fs) |  | Cuantía de acero
|  |  | gc (PCI) = | 0.08670552 | Peso Unitario del Concreto |  |  | As = | 8.399614e-05 | pulg^2 / pulg
|  |  | L (pies) = | 9.84252 | Longitud de la losa
|  |  | fa = | 1.5 | Coeficiente de Fricción Losa - Capa de Apoyo
|  |  | sc = | 0.6400506 | (PSI)
3.6. Esfuerzos Admisibles vs. Esfuerzos Actuantes
| Posición en la Losa |  | Esfuerzo de Tensión - s - Por Alabeo - (PSI) | Módulo de Rotura del Concreto -MR- (PSI) | (s / MR) * 100 (%)
| En la dirección X (L) |  | 192.9895 | 595 | 32.4352
| En la dirección Y (A) |  | 192.9895 |  | 32.4352
| En el borde a la mitad en X |  | 164.041 |  | 27.56992
| En el borde a la mitad en Y |  | 164.041 |  | 27.56992
|  | Posición en la Losa | Esfuerzo de Tensión - s - (PSI) | Módulo de Rotura del Concreto -MR- (PSI) | (s / MR) * 100 (%)
|  | Esquina | 325.2176 | 595 | 54.65842
|  | Interior | 323.0873 |  | 54.30038
|  | Borde | 265.2832 |  | 44.58541
3.7. Deflexiones Actuantes
|  | Posición en la Losa | Deflexión (pulg) | Deflexión (mm)
|  | Esquina | 0.09899245 | 2.514408
|  | Interior | 0.01593713 | 0.4048031
|  | Borde | 0.04809566 | 1.22163

## Verificación Racional-Cl41sur
VERIFICACIÓN DE ESFUERZOS Y DEFLEXIONES ESTACION LA VICTORIA-VIAS E INTERSECCIONES
1. GEOMETRÍA DE LAS LOSAS
1.1. Modelo Estructural a Analizar
|  |  | CAPA |  | ESPESOR (mm) | CORTE
|  |  | Losa de Concreto MR-4,1MPa |  | 200
|  |  | Sub-base Granular SBG-B |  | 150
|  |  | Mejoramiento de Subrasante |  | 54
|  |  | SUBRASANTE (CH) |  | ∞
1.2. Relación Largo / Ancho
1,0 <= (L/A) <= 1,25 |  | Ancho máximo de Losa (A) |  | 2.95 | (m)
|  | Longitud máxima de Losa (L) |  | 3 | (m)
| L = | Longitud de Losa Recomendada |  | 3 | (m) | L / A = | 1.016949 | SI CUMPLE CON 1,0 <= (L/A) <= 1,25
1.3. Longitud en Función del Espesor
L <= (25 * D) | Valores máximos de fricción entre la capa granular de base y la losa
1.4. Dimensiones Definitivas de la Losa
|  | L (m) | A (m) | D (m)
|  | 3 | 2.95 | 0.2
|  | L (pulg.) | A (pulg.) | D (pulg.)
|  | 118.1102 | 116.1417 | 7.874016
2. DIMENSIONAMIENTO DE BARRAS DE REFUERZO
2.1. Especificación de Barras para Reforzamiento de Losa
Límite de Fluencia | fy = | 4200 | Kg/cm2 | 60000 | psi
Diámetro | f = | 12.7 | mm | 0.5 | pulg
Característica de las Barras |  | Corrugadas
Situaciones:
Losas Atípicas. No cumplen criterio de: |  |  | 1,0 <= (L/A) <= 1,25
Losas que albergan estructuras especiales: |  |  | Pozos de Inspección. Sumideros. Cámaras.
Geometría irregular de las losas: |  |  | Formas geométricas no convencionales para losas
Sentido Transversal:
Longitud | l = | 2.75 | m
Distancia entre centros | S = | 0.2 | m
Número de Barras | 15
Sentido Longitudinal:
Longitud | l = | 2.8 | m
Distancia entre centros | S = | 0.2 | m
Número de Barras | 14.75
3. VERIFICACIÓN DEL MODELO ESTRUCTURAL - ESFUERZOS Y DEFLEXIONES -
3.1. Esfuerzos por Alabeo
| sx = {EatDT / (2(1 - m^2))} * {Cx + m * Cy} |  |  |  | Esfuerzo interior máximo por alabeo en la dirección X (Longitud L )
| sy = {EatDT / (2 (1 - m^2))} * {Cy + m * Cx} |  |  |  | Esfuerzo interior máximo por alabeo en la dirección Y (Ancho A)
| sb= {C * E * at * DT} / 2 |  |  |  | Esfuerzo en el borde a la mitad de la losa
Radio de Rigidez Relativa (l) = |  | {(E*h^3) / (12*(1-m^2)*K)}^(1/4)
L = Longitud de losa |  |  | 118.1102 | (pulg.)
E = Módulo de Elasticidad del Concreto |  |  | 3674288 | (PSI)
D = Espesor de losa |  |  | 7.874016 | (pulg.)
m = Relación de Poisson del Concreto |  |  | 0.15 | -
K = Módulo de Reacción de la Subrasante |  |  | 135.55 | (PCI)
l = Radio de Rigidez Relativa |  |  | 32.59051 | (pulg.)
Factores de corrección de esfuerzos
| Lx / l = | 3.624069 | Cx = | 0.21 | at = | 6e-06 | (/ °F) | Coeficiente de expansión térmica del concreto
| Ly / l = | 3.563667 | Cy = | 0.21 | DT = | 9 | (°F/pulg) | Gradiente térmico del concreto
|  |  | sx = | 192.9895 | (PSI)
|  |  | sy = | 192.9895 | (PSI)
|  |  | sb = | 164.041 | (PSI)
|  |  | sb = | 164.041 | (PSI)
3.2. Esfuerzos y Deflexiones por Carga en la Esquina de la Losa
| se = {3*P/h^2} * {1-((a*2^0,5)/l)^0,6} |  |  |  | Esfuerzo de tensión superficial en la esquina de la losa
| De = P/Kl^2{1,1-0,88(a*2^0,5)/l)} |  |  |  | Deflexión en la esquina de la losa
|  | 2,38*(al)^0,5 | Distancia a partir de la esquina de la losa donde ocurre el momento máximo = |  |  |  |  | 49.77066 | (pulg.)
|  | Pd (lb) = | 24255 | Alimentador, Padrón, 6.0 ton eje delantero, 11.0 ton eje trasero C4, 4 ejes, 14 ton en dos ejes delanteros cada uno de dos llantas y dos (2) ejes tandem de ocho (8) llantas (22000 Kg), Peso Máximo Bruto 36.000 Kg |  |  |  |  | Carga en el semieje (Kg) | 11000
|  | q (psi) = | 80 | Presión de Contacto
|  | Sd (pulg) = | 12.76 | Separación entre ejes de llantas
|  | a = [(0,8521*Pd/(q*p)) + (Sd/p)*(Pd/(0,5227*q))^0,5]^0,5 |  |  |  | Radio del área circular equivalente para un sistema de llanta doble
|  | a = | 13.41843 | (pulg.)
|  | se = | 325.2176 | (PSI)
|  | De = | 0.09899245 | (pulg.)
3.3. Esfuerzos y Deflexiones por Carga en el Interior de la Losa
|  | si = {0,316*P/h^2} * {4*log(l/b) + 1,069} |  |  |  | Esfuerzo en el interior de la losa
|  | Di = {P/8Kl^2} * {1 +(1/2p)*(ln(a/2l)-0,673)(a/l)^2} |  |  |  | Deflexión debida a la carga interior
|  | (b = a) si: a >= | 1,724*D = | 5.700787 | (pulg.) | a < 1,724D | X
| b = ((1,6*a^2 + h^2)^0,5) - 0,675*h |  |  | 13.39565 | (pulg.)
|  | si = | 323.0873 | (PSI)
|  | Di = | 0.01593713 | (pulg.)
3.4. Esfuerzos y Deflexiones por Carga en el Borde de la Losa
|  | sb = {0,572*P/h^2} * {4*log(l/a) + 0,359} |  |  |  | Esfuerzo en el borde de la losa
|  | Db = {0,431*P/Kl^2} * {1 +0,82*(a/l)} |  |  |  | Deflexión debida a la carga interior
|  | sb = | 265.2832 | (PSI)
|  | Db = | 0.04809566 | (pulg.)
3.5. Esfuerzos debidos a la Fricción
|  |  | sc = gcLfa/2 |  | Esfuerzo en el Concreto |  |  | As = (gcDLfa) / (2fs) |  | Cuantía de acero
|  |  | gc (PCI) = | 0.08670552 | Peso Unitario del Concreto |  |  | As = | 8.399614e-05 | pulg^2 / pulg
|  |  | L (pies) = | 9.84252 | Longitud de la losa
|  |  | fa = | 1.5 | Coeficiente de Fricción Losa - Capa de Apoyo
|  |  | sc = | 0.6400506 | (PSI)
3.6. Esfuerzos Admisibles vs. Esfuerzos Actuantes
| Posición en la Losa |  | Esfuerzo de Tensión - s - Por Alabeo - (PSI) | Módulo de Rotura del Concreto -MR- (PSI) | (s / MR) * 100 (%)
| En la dirección X (L) |  | 192.9895 | 595 | 32.4352
| En la dirección Y (A) |  | 192.9895 |  | 32.4352
| En el borde a la mitad en X |  | 164.041 |  | 27.56992
| En el borde a la mitad en Y |  | 164.041 |  | 27.56992
|  | Posición en la Losa | Esfuerzo de Tensión - s - (PSI) | Módulo de Rotura del Concreto -MR- (PSI) | (s / MR) * 100 (%)
|  | Esquina | 325.2176 | 595 | 54.65842
|  | Interior | 323.0873 |  | 54.30038
|  | Borde | 265.2832 |  | 44.58541
3.7. Deflexiones Actuantes
|  | Posición en la Losa | Deflexión (pulg) | Deflexión (mm)
|  | Esquina | 0.09899245 | 2.514408
|  | Interior | 0.01593713 | 0.4048031
|  | Borde | 0.04809566 | 1.22163

## Verificación Racional-Cra3AEste
VERIFICACIÓN DE ESFUERZOS Y DEFLEXIONES ESTACION LA VICTORIA-VIAS E INTERSECCIONES
1. GEOMETRÍA DE LAS LOSAS
1.1. Modelo Estructural a Analizar
|  |  | CAPA |  | ESPESOR (mm) | CORTE
|  |  | Losa de Concreto MR-4,1MPa |  | 200
|  |  | Sub-base Granular SBG-B |  | 150
|  |  | Mejoramiento de Subrasante |  | 54
|  |  | SUBRASANTE (CH) |  | ∞
1.2. Relación Largo / Ancho
1,0 <= (L/A) <= 1,25 |  | Ancho máximo de Losa (A) |  | 2.835 | (m)
|  | Longitud máxima de Losa (L) |  | 3 | (m)
| L = | Longitud de Losa Recomendada |  | 3 | (m) | L / A = | 1.058201 | SI CUMPLE CON 1,0 <= (L/A) <= 1,25
1.3. Longitud en Función del Espesor
L <= (25 * D) | Valores máximos de fricción entre la capa granular de base y la losa
1.4. Dimensiones Definitivas de la Losa
|  | L (m) | A (m) | D (m)
|  | 3 | 2.835 | 0.2
|  | L (pulg.) | A (pulg.) | D (pulg.)
|  | 118.1102 | 111.6142 | 7.874016
2. DIMENSIONAMIENTO DE BARRAS DE REFUERZO
2.1. Especificación de Barras para Reforzamiento de Losa
Límite de Fluencia | fy = | 4200 | Kg/cm2 | 60000 | psi
Diámetro | f = | 12.7 | mm | 0.5 | pulg
Característica de las Barras |  | Corrugadas
Situaciones:
Losas Atípicas. No cumplen criterio de: |  |  | 1,0 <= (L/A) <= 1,25
Losas que albergan estructuras especiales: |  |  | Pozos de Inspección. Sumideros. Cámaras.
Geometría irregular de las losas: |  |  | Formas geométricas no convencionales para losas
Sentido Transversal:
Longitud | l = | 2.635 | m
Distancia entre centros | S = | 0.2 | m
Número de Barras | 15
Sentido Longitudinal:
Longitud | l = | 2.8 | m
Distancia entre centros | S = | 0.2 | m
Número de Barras | 14.175
3. VERIFICACIÓN DEL MODELO ESTRUCTURAL - ESFUERZOS Y DEFLEXIONES -
3.1. Esfuerzos por Alabeo
| sx = {EatDT / (2(1 - m^2))} * {Cx + m * Cy} |  |  |  | Esfuerzo interior máximo por alabeo en la dirección X (Longitud L )
| sy = {EatDT / (2 (1 - m^2))} * {Cy + m * Cx} |  |  |  | Esfuerzo interior máximo por alabeo en la dirección Y (Ancho A)
| sb= {C * E * at * DT} / 2 |  |  |  | Esfuerzo en el borde a la mitad de la losa
Radio de Rigidez Relativa (l) = |  | {(E*h^3) / (12*(1-m^2)*K)}^(1/4)
L = Longitud de losa |  |  | 118.1102 | (pulg.)
E = Módulo de Elasticidad del Concreto |  |  | 3674288 | (PSI)
D = Espesor de losa |  |  | 7.874016 | (pulg.)
m = Relación de Poisson del Concreto |  |  | 0.15 | -
K = Módulo de Reacción de la Subrasante |  |  | 135.55 | (PCI)
l = Radio de Rigidez Relativa |  |  | 32.59051 | (pulg.)
Factores de corrección de esfuerzos
| Lx / l = | 3.624069 | Cx = | 0.21 | at = | 6e-06 | (/ °F) | Coeficiente de expansión térmica del concreto
| Ly / l = | 3.424745 | Cy = | 0.21 | DT = | 9 | (°F/pulg) | Gradiente térmico del concreto
|  |  | sx = | 192.9895 | (PSI)
|  |  | sy = | 192.9895 | (PSI)
|  |  | sb = | 164.041 | (PSI)
|  |  | sb = | 164.041 | (PSI)
3.2. Esfuerzos y Deflexiones por Carga en la Esquina de la Losa
| se = {3*P/h^2} * {1-((a*2^0,5)/l)^0,6} |  |  |  | Esfuerzo de tensión superficial en la esquina de la losa
| De = P/Kl^2{1,1-0,88(a*2^0,5)/l)} |  |  |  | Deflexión en la esquina de la losa
|  | 2,38*(al)^0,5 | Distancia a partir de la esquina de la losa donde ocurre el momento máximo = |  |  |  |  | 49.77066 | (pulg.)
|  | Pd (lb) = | 24255 | Alimentador, Padrón, 6.0 ton eje delantero, 11.0 ton eje trasero C4, 4 ejes, 14 ton en dos ejes delanteros cada uno de dos llantas y dos (2) ejes tandem de ocho (8) llantas (22000 Kg), Peso Máximo Bruto 36.000 Kg |  |  |  |  | Carga en el semieje (Kg) | 11000
|  | q (psi) = | 80 | Presión de Contacto
|  | Sd (pulg) = | 12.76 | Separación entre ejes de llantas
|  | a = [(0,8521*Pd/(q*p)) + (Sd/p)*(Pd/(0,5227*q))^0,5]^0,5 |  |  |  | Radio del área circular equivalente para un sistema de llanta doble
|  | a = | 13.41843 | (pulg.)
|  | se = | 325.2176 | (PSI)
|  | De = | 0.09899245 | (pulg.)
3.3. Esfuerzos y Deflexiones por Carga en el Interior de la Losa
|  | si = {0,316*P/h^2} * {4*log(l/b) + 1,069} |  |  |  | Esfuerzo en el interior de la losa
|  | Di = {P/8Kl^2} * {1 +(1/2p)*(ln(a/2l)-0,673)(a/l)^2} |  |  |  | Deflexión debida a la carga interior
|  | (b = a) si: a >= | 1,724*D = | 5.700787 | (pulg.) | a < 1,724D | X
| b = ((1,6*a^2 + h^2)^0,5) - 0,675*h |  |  | 13.39565 | (pulg.)
|  | si = | 323.0873 | (PSI)
|  | Di = | 0.01593713 | (pulg.)
3.4. Esfuerzos y Deflexiones por Carga en el Borde de la Losa
|  | sb = {0,572*P/h^2} * {4*log(l/a) + 0,359} |  |  |  | Esfuerzo en el borde de la losa
|  | Db = {0,431*P/Kl^2} * {1 +0,82*(a/l)} |  |  |  | Deflexión debida a la carga interior
|  | sb = | 265.2832 | (PSI)
|  | Db = | 0.04809566 | (pulg.)
3.5. Esfuerzos debidos a la Fricción
|  |  | sc = gcLfa/2 |  | Esfuerzo en el Concreto |  |  | As = (gcDLfa) / (2fs) |  | Cuantía de acero
|  |  | gc (PCI) = | 0.08670552 | Peso Unitario del Concreto |  |  | As = | 8.399614e-05 | pulg^2 / pulg
|  |  | L (pies) = | 9.84252 | Longitud de la losa
|  |  | fa = | 1.5 | Coeficiente de Fricción Losa - Capa de Apoyo
|  |  | sc = | 0.6400506 | (PSI)
3.6. Esfuerzos Admisibles vs. Esfuerzos Actuantes
| Posición en la Losa |  | Esfuerzo de Tensión - s - Por Alabeo - (PSI) | Módulo de Rotura del Concreto -MR- (PSI) | (s / MR) * 100 (%)
| En la dirección X (L) |  | 192.9895 | 595 | 32.4352
| En la dirección Y (A) |  | 192.9895 |  | 32.4352
| En el borde a la mitad en X |  | 164.041 |  | 27.56992
| En el borde a la mitad en Y |  | 164.041 |  | 27.56992
|  | Posición en la Losa | Esfuerzo de Tensión - s - (PSI) | Módulo de Rotura del Concreto -MR- (PSI) | (s / MR) * 100 (%)
|  | Esquina | 325.2176 | 595 | 54.65842
|  | Interior | 323.0873 |  | 54.30038
|  | Borde | 265.2832 |  | 44.58541
3.7. Deflexiones Actuantes
|  | Posición en la Losa | Deflexión (pulg) | Deflexión (mm)
|  | Esquina | 0.09899245 | 2.514408
|  | Interior | 0.01593713 | 0.4048031
|  | Borde | 0.04809566 | 1.22163

## Verificación Racional-Cra3CEste
VERIFICACIÓN DE ESFUERZOS Y DEFLEXIONES ESTACION LA VICTORIA-VIAS E INTERSECCIONES
1. GEOMETRÍA DE LAS LOSAS
1.1. Modelo Estructural a Analizar
|  |  | CAPA |  | ESPESOR (mm) | CORTE
|  |  | Losa de Concreto MR-4,1MPa |  | 190
|  |  | Sub-base Granular SBG-B |  | 150
|  |  | Mejoramiento de Subrasante |  | 54
|  |  | SUBRASANTE (CH) |  | ∞
1.2. Relación Largo / Ancho
1,0 <= (L/A) <= 1,25 |  | Ancho máximo de Losa (A) |  | 2.64 | (m)
|  | Longitud máxima de Losa (L) |  | 3 | (m)
| L = | Longitud de Losa Recomendada |  | 3 | (m) | L / A = | 1.136364 | SI CUMPLE CON 1,0 <= (L/A) <= 1,25
1.3. Longitud en Función del Espesor
L <= (25 * D) | Valores máximos de fricción entre la capa granular de base y la losa
1.4. Dimensiones Definitivas de la Losa
|  | L (m) | A (m) | D (m)
|  | 3 | 2.64 | 0.19
|  | L (pulg.) | A (pulg.) | D (pulg.)
|  | 118.1102 | 103.937 | 7.480315
2. DIMENSIONAMIENTO DE BARRAS DE REFUERZO
2.1. Especificación de Barras para Reforzamiento de Losa
Límite de Fluencia | fy = | 4200 | Kg/cm2 | 60000 | psi
Diámetro | f = | 12.7 | mm | 0.5 | pulg
Característica de las Barras |  | Corrugadas
Situaciones:
Losas Atípicas. No cumplen criterio de: |  |  | 1,0 <= (L/A) <= 1,25
Losas que albergan estructuras especiales: |  |  | Pozos de Inspección. Sumideros. Cámaras.
Geometría irregular de las losas: |  |  | Formas geométricas no convencionales para losas
Sentido Transversal:
Longitud | l = | 2.44 | m
Distancia entre centros | S = | 0.2 | m
Número de Barras | 15
Sentido Longitudinal:
Longitud | l = | 2.8 | m
Distancia entre centros | S = | 0.2 | m
Número de Barras | 13.2
3. VERIFICACIÓN DEL MODELO ESTRUCTURAL - ESFUERZOS Y DEFLEXIONES -
3.1. Esfuerzos por Alabeo
| sx = {EatDT / (2(1 - m^2))} * {Cx + m * Cy} |  |  |  | Esfuerzo interior máximo por alabeo en la dirección X (Longitud L )
| sy = {EatDT / (2 (1 - m^2))} * {Cy + m * Cx} |  |  |  | Esfuerzo interior máximo por alabeo en la dirección Y (Ancho A)
| sb= {C * E * at * DT} / 2 |  |  |  | Esfuerzo en el borde a la mitad de la losa
Radio de Rigidez Relativa (l) = |  | {(E*h^3) / (12*(1-m^2)*K)}^(1/4)
L = Longitud de losa |  |  | 118.1102 | (pulg.)
E = Módulo de Elasticidad del Concreto |  |  | 3674288 | (PSI)
D = Espesor de losa |  |  | 7.480315 | (pulg.)
m = Relación de Poisson del Concreto |  |  | 0.15 | -
K = Módulo de Reacción de la Subrasante |  |  | 135.55 | (PCI)
l = Radio de Rigidez Relativa |  |  | 31.36056 | (pulg.)
Factores de corrección de esfuerzos
| Lx / l = | 3.766203 | Cx = | 0.21 | at = | 6e-06 | (/ °F) | Coeficiente de expansión térmica del concreto
| Ly / l = | 3.314259 | Cy = | 0.21 | DT = | 9 | (°F/pulg) | Gradiente térmico del concreto
|  |  | sx = | 183.34 | (PSI)
|  |  | sy = | 183.34 | (PSI)
|  |  | sb = | 155.839 | (PSI)
|  |  | sb = | 155.839 | (PSI)
3.2. Esfuerzos y Deflexiones por Carga en la Esquina de la Losa
| se = {3*P/h^2} * {1-((a*2^0,5)/l)^0,6} |  |  |  | Esfuerzo de tensión superficial en la esquina de la losa
| De = P/Kl^2{1,1-0,88(a*2^0,5)/l)} |  |  |  | Deflexión en la esquina de la losa
|  | 2,38*(al)^0,5 | Distancia a partir de la esquina de la losa donde ocurre el momento máximo = |  |  |  |  | 48.82247 | (pulg.)
|  | Pd (lb) = | 24255 | Alimentador, Padrón, 6.0 ton eje delantero, 11.0 ton eje trasero C4, 4 ejes, 14 ton en dos ejes delanteros cada uno de dos llantas y dos (2) ejes tandem de ocho (8) llantas (22000 Kg), Peso Máximo Bruto 36.000 Kg |  |  |  |  | Carga en el semieje (Kg) | 11000
|  | q (psi) = | 80 | Presión de Contacto
|  | Sd (pulg) = | 12.76 | Separación entre ejes de llantas
|  | a = [(0,8521*Pd/(q*p)) + (Sd/p)*(Pd/(0,5227*q))^0,5]^0,5 |  |  |  | Radio del área circular equivalente para un sistema de llanta doble
|  | a = | 13.41843 | (pulg.)
|  | se = | 338.401 | (PSI)
|  | De = | 0.1032533 | (pulg.)
3.3. Esfuerzos y Deflexiones por Carga en el Interior de la Losa
|  | si = {0,316*P/h^2} * {4*log(l/b) + 1,069} |  |  |  | Esfuerzo en el interior de la losa
|  | Di = {P/8Kl^2} * {1 +(1/2p)*(ln(a/2l)-0,673)(a/l)^2} |  |  |  | Deflexión debida a la carga interior
|  | (b = a) si: a >= | 1,724*D = | 5.415748 | (pulg.) | a < 1,724D | X
| b = ((1,6*a^2 + h^2)^0,5) - 0,675*h |  |  | 13.49915 | (pulg.)
|  | si = | 347.0058 | (PSI)
|  | Di = | 0.01687135 | (pulg.)
3.4. Esfuerzos y Deflexiones por Carga en el Borde de la Losa
|  | sb = {0,572*P/h^2} * {4*log(l/a) + 0,359} |  |  |  | Esfuerzo en el borde de la losa
|  | Db = {0,431*P/Kl^2} * {1 +0,82*(a/l)} |  |  |  | Deflexión debida a la carga interior
|  | sb = | 274.0572 | (PSI)
|  | Db = | 0.05090388 | (pulg.)
3.5. Esfuerzos debidos a la Fricción
|  |  | sc = gcLfa/2 |  | Esfuerzo en el Concreto |  |  | As = (gcDLfa) / (2fs) |  | Cuantía de acero
|  |  | gc (PCI) = | 0.08670552 | Peso Unitario del Concreto |  |  | As = | 7.979633e-05 | pulg^2 / pulg
|  |  | L (pies) = | 9.84252 | Longitud de la losa
|  |  | fa = | 1.5 | Coeficiente de Fricción Losa - Capa de Apoyo
|  |  | sc = | 0.6400506 | (PSI)
3.6. Esfuerzos Admisibles vs. Esfuerzos Actuantes
| Posición en la Losa |  | Esfuerzo de Tensión - s - Por Alabeo - (PSI) | Módulo de Rotura del Concreto -MR- (PSI) | (s / MR) * 100 (%)
| En la dirección X (L) |  | 183.34 | 595 | 30.81344
| En la dirección Y (A) |  | 183.34 |  | 30.81344
| En el borde a la mitad en X |  | 155.839 |  | 26.19143
| En el borde a la mitad en Y |  | 155.839 |  | 26.19143
|  | Posición en la Losa | Esfuerzo de Tensión - s - (PSI) | Módulo de Rotura del Concreto -MR- (PSI) | (s / MR) * 100 (%)
|  | Esquina | 338.401 | 595 | 56.87411
|  | Interior | 347.0058 |  | 58.32031
|  | Borde | 274.0572 |  | 46.06004
3.7. Deflexiones Actuantes
|  | Posición en la Losa | Deflexión (pulg) | Deflexión (mm)
|  | Esquina | 0.1032533 | 2.622633
|  | Interior | 0.01687135 | 0.4285322
|  | Borde | 0.05090388 | 1.292959

## Verificación Racional-CL43AS
VERIFICACIÓN DE ESFUERZOS Y DEFLEXIONES ESTACION ALTAMIRA CALLE 43 SUR
1. GEOMETRÍA DE LAS LOSAS
1.1. Modelo Estructural a Analizar
|  |  | CAPA |  | ESPESOR (mm) | CORTE
|  |  | Losa de Concreto MR-4,1MPa |  | 190
|  |  | Sub-base Granular SBG-B |  | 150
|  |  | Mejoramiento de Subrasante |  | 54
|  |  | SUBRASANTE (CH) |  | ∞
1.2. Relación Largo / Ancho
1,0 <= (L/A) <= 1,25 |  | Ancho máximo de Losa (A) |  | 3 | (m) | Ancho Calzada (m) = |  | 7.3 | No. Carriles | 4
|  | Longitud máxima de Losa (L) |  | 2.97 | (m) | Ancho Total (m) = |  | 14.6 |  | 2 @ sentido
| L = | Longitud de Losa Recomendada |  | 3 | (m) | L / A = | 1 | SI CUMPLE CON 1,0 <= (L/A) <= 1,25
1.3. Longitud en Función del Espesor
L <= (25 * D) | Valores máximos de fricción entre la capa granular de base y la losa
1.4. Dimensiones Definitivas de la Losa
|  | L (m) | A (m) | D (m)
|  | 3 | 2.97 | 0.19
|  | L (pulg.) | A (pulg.) | D (pulg.)
|  | 118.1102 | 116.9291 | 7.480315
2. DIMENSIONAMIENTO DE BARRAS DE REFUERZO
2.1. Especificación de Barras para Reforzamiento de Losa
Límite de Fluencia | fy = | 4200 | Kg/cm2 | 60000 | psi
Diámetro | f = | 12.7 | mm | 0.5 | pulg
Característica de las Barras |  | Corrugadas
Situaciones:
Losas Atípicas. No cumplen criterio de: |  |  | 1,0 <= (L/A) <= 1,25
Losas que albergan estructuras especiales: |  |  | Pozos de Inspección. Sumideros. Cámaras.
Geometría irregular de las losas: |  |  | Formas geométricas no convencionales para losas
Sentido Transversal:
Longitud | l = | 2.77 | m
Distancia entre centros | S = | 0.2 | m
Número de Barras | 15
Sentido Longitudinal:
Longitud | l = | 2.8 | m
Distancia entre centros | S = | 0.2 | m
Número de Barras | 14.85
3. VERIFICACIÓN DEL MODELO ESTRUCTURAL - ESFUERZOS Y DEFLEXIONES -
3.1. Esfuerzos por Alabeo
| sx = {EatDT / (2(1 - m^2))} * {Cx + m * Cy} |  |  |  | Esfuerzo interior máximo por alabeo en la dirección X (Longitud L )
| sy = {EatDT / (2 (1 - m^2))} * {Cy + m * Cx} |  |  |  | Esfuerzo interior máximo por alabeo en la dirección Y (Ancho A)
| sb= {C * E * at * DT} / 2 |  |  |  | Esfuerzo en el borde a la mitad de la losa
Radio de Rigidez Relativa (l) = |  | {(E*h^3) / (12*(1-m^2)*K)}^(1/4)
L = Longitud de losa |  |  | 118.1102 | (pulg.)
E = Módulo de Elasticidad del Concreto |  |  | 3674288 | (PSI)
D = Espesor de losa |  |  | 7.480315 | (pulg.)
m = Relación de Poisson del Concreto |  |  | 0.15 | -
K = Módulo de Reacción de la Subrasante |  |  | 135.55 | (PCI)
l = Radio de Rigidez Relativa |  |  | 31.36056 | (pulg.)
Factores de corrección de esfuerzos
| Lx / l = | 3.766203 | Cx = | 0.5 | at = | 6e-06 | (/ °F) | Coeficiente de expansión térmica del concreto
| Ly / l = | 3.728541 | Cy = | 0.5 | DT = | 9 | (°F/pulg) | Gradiente térmico del concreto
|  |  | sx = | 436.5238 | (PSI)
|  |  | sy = | 436.5238 | (PSI)
|  |  | sb = | 371.0452 | (PSI)
|  |  | sb = | 371.0452 | (PSI)
3.2. Esfuerzos y Deflexiones por Carga en la Esquina de la Losa
| se = {3*P/h^2} * {1-((a*2^0,5)/l)^0,6} |  |  |  | Esfuerzo de tensión superficial en la esquina de la losa
| De = P/Kl^2{1,1-0,88(a*2^0,5)/l)} |  |  |  | Deflexión en la esquina de la losa
|  | 2,38*(al)^0,5 | Distancia a partir de la esquina de la losa donde ocurre el momento máximo = |  |  |  |  | 48.82247 | (pulg.)
|  | Pd (lb) = | 24255 | Alimentador, Padrón, 6.0 ton eje delantero, 11.0 ton eje trasero C4, 4 ejes, 14 ton en dos ejes delanteros cada uno de dos llantas y dos (2) ejes tandem de ocho (8) llantas (22000 Kg), Peso Máximo Bruto 36.000 Kg |  |  |  |  | Carga en el semieje (Kg) | 11000
|  | q (psi) = | 80 | Presión de Contacto
|  | Sd (pulg) = | 12.76 | Separación entre ejes de llantas
|  | a = [(0,8521*Pd/(q*p)) + (Sd/p)*(Pd/(0,5227*q))^0,5]^0,5 |  |  |  | Radio del área circular equivalente para un sistema de llanta doble
|  | a = | 13.41843 | (pulg.)
|  | se = | 338.401 | (PSI)
|  | De = | 0.1032533 | (pulg.)
3.3. Esfuerzos y Deflexiones por Carga en el Interior de la Losa
|  | si = {0,316*P/h^2} * {4*log(l/b) + 1,069} |  |  |  | Esfuerzo en el interior de la losa
|  | Di = {P/8Kl^2} * {1 +(1/2p)*(ln(a/2l)-0,673)(a/l)^2} |  |  |  | Deflexión debida a la carga interior
|  | (b = a) si: a >= | 1,724*D = | 5.415748 | (pulg.) | a < 1,724D | X
| b = ((1,6*a^2 + h^2)^0,5) - 0,675*h |  |  | 13.49915 | (pulg.)
|  | si = | 347.0058 | (PSI)
|  | Di = | 0.01687135 | (pulg.)
3.4. Esfuerzos y Deflexiones por Carga en el Borde de la Losa
|  | sb = {0,572*P/h^2} * {4*log(l/a) + 0,359} |  |  |  | Esfuerzo en el borde de la losa
|  | Db = {0,431*P/Kl^2} * {1 +0,82*(a/l)} |  |  |  | Deflexión debida a la carga interior
|  | sb = | 274.0572 | (PSI)
|  | Db = | 0.05090388 | (pulg.)
3.5. Esfuerzos debidos a la Fricción
|  |  | sc = gcLfa/2 |  | Esfuerzo en el Concreto |  |  | As = (gcDLfa) / (2fs) |  | Cuantía de acero
|  |  | gc (PCI) = | 0.08670552 | Peso Unitario del Concreto |  |  | As = | 7.979633e-05 | pulg^2 / pulg
|  |  | L (pies) = | 9.84252 | Longitud de la losa
|  |  | fa = | 1.5 | Coeficiente de Fricción Losa - Capa de Apoyo
|  |  | sc = | 0.6400506 | (PSI)
3.6. Esfuerzos Admisibles vs. Esfuerzos Actuantes
| Posición en la Losa |  | Esfuerzo de Tensión - s - Por Alabeo - (PSI) | Módulo de Rotura del Concreto -MR- (PSI) | (s / MR) * 100 (%)
| En la dirección X (L) |  | 436.5238 | 595 | 73.36534
| En la dirección Y (A) |  | 436.5238 |  | 73.36534
| En el borde a la mitad en X |  | 371.0452 |  | 62.36054
| En el borde a la mitad en Y |  | 371.0452 |  | 62.36054
|  | Posición en la Losa | Esfuerzo de Tensión - s - (PSI) | Módulo de Rotura del Concreto -MR- (PSI) | (s / MR) * 100 (%)
|  | Esquina | 338.401 | 595 | 56.87411
|  | Interior | 347.0058 |  | 58.32031
|  | Borde | 274.0572 |  | 46.06004
3.7. Deflexiones Actuantes
|  | Posición en la Losa | Deflexión (pulg) | Deflexión (mm)
|  | Esquina | 0.1032533 | 2.622633
|  | Interior | 0.01687135 | 0.4285322
|  | Borde | 0.05090388 | 1.292959

## Verificación Racional-CL43S
VERIFICACIÓN DE ESFUERZOS Y DEFLEXIONES ESTACION ALTAMIRA CALLE 43 Sur
1. GEOMETRÍA DE LAS LOSAS
1.1. Modelo Estructural a Analizar
|  |  | CAPA |  | ESPESOR (mm) | CORTE
|  |  | Losa de Concreto MR-4,1MPa |  | 180
|  |  | Sub-base Granular SBG-B |  | 150
|  |  | Mejoramiento de Subrasante |  | 54
|  |  | SUBRASANTE (CH) |  | ∞
1.2. Relación Largo / Ancho
1,0 <= (L/A) <= 1,25 |  | Ancho máximo de Losa (A) |  | 3 | (m) | Ancho Calzada (m) = |  | 7.3 | No. Carriles | 4
|  | Longitud máxima de Losa (L) |  | 1.65 | (m) | Ancho Total (m) = |  | 14.6 |  | 2 @ sentido
| L = | Longitud de Losa Recomendada |  | 3 | (m) | L / A = | 1 | SI CUMPLE CON 1,0 <= (L/A) <= 1,25
1.3. Longitud en Función del Espesor
L <= (25 * D) | Valores máximos de fricción entre la capa granular de base y la losa
1.4. Dimensiones Definitivas de la Losa
|  | L (m) | A (m) | D (m)
|  | 3 | 3 | 0.18
|  | L (pulg.) | A (pulg.) | D (pulg.)
|  | 118.1102 | 118.1102 | 7.086614
2. DIMENSIONAMIENTO DE BARRAS DE REFUERZO
2.1. Especificación de Barras para Reforzamiento de Losa
Límite de Fluencia | fy = | 4200 | Kg/cm2 | 60000 | psi
Diámetro | f = | 12.7 | mm | 0.5 | pulg
Característica de las Barras |  | Corrugadas
Situaciones:
Losas Atípicas. No cumplen criterio de: |  |  | 1,0 <= (L/A) <= 1,25
Losas que albergan estructuras especiales: |  |  | Pozos de Inspección. Sumideros. Cámaras.
Geometría irregular de las losas: |  |  | Formas geométricas no convencionales para losas
Sentido Transversal:
Longitud | l = | 2.8 | m
Distancia entre centros | S = | 0.2 | m
Número de Barras | 15
Sentido Longitudinal:
Longitud | l = | 2.8 | m
Distancia entre centros | S = | 0.2 | m
Número de Barras | 15
3. VERIFICACIÓN DEL MODELO ESTRUCTURAL - ESFUERZOS Y DEFLEXIONES -
3.1. Esfuerzos por Alabeo
| sx = {EatDT / (2(1 - m^2))} * {Cx + m * Cy} |  |  |  | Esfuerzo interior máximo por alabeo en la dirección X (Longitud L )
| sy = {EatDT / (2 (1 - m^2))} * {Cy + m * Cx} |  |  |  | Esfuerzo interior máximo por alabeo en la dirección Y (Ancho A)
| sb= {C * E * at * DT} / 2 |  |  |  | Esfuerzo en el borde a la mitad de la losa
Radio de Rigidez Relativa (l) = |  | {(E*h^3) / (12*(1-m^2)*K)}^(1/4)
L = Longitud de losa |  |  | 118.1102 | (pulg.)
E = Módulo de Elasticidad del Concreto |  |  | 3674288 | (PSI)
D = Espesor de losa |  |  | 7.086614 | (pulg.)
m = Relación de Poisson del Concreto |  |  | 0.15 | -
K = Módulo de Reacción de la Subrasante |  |  | 135.55 | (PCI)
l = Radio de Rigidez Relativa |  |  | 30.11432 | (pulg.)
Factores de corrección de esfuerzos
| Lx / l = | 3.922063 | Cx = | 0.21 | at = | 6e-06 | (/ °F) | Coeficiente de expansión térmica del concreto
| Ly / l = | 3.922063 | Cy = | 0.21 | DT = | 9 | (°F/pulg) | Gradiente térmico del concreto
|  |  | sx = | 173.6905 | (PSI)
|  |  | sy = | 173.6905 | (PSI)
|  |  | sb = | 147.6369 | (PSI)
|  |  | sb = | 147.6369 | (PSI)
3.2. Esfuerzos y Deflexiones por Carga en la Esquina de la Losa
| se = {3*P/h^2} * {1-((a*2^0,5)/l)^0,6} |  |  |  | Esfuerzo de tensión superficial en la esquina de la losa
| De = P/Kl^2{1,1-0,88(a*2^0,5)/l)} |  |  |  | Deflexión en la esquina de la losa
|  | 2,38*(al)^0,5 | Distancia a partir de la esquina de la losa donde ocurre el momento máximo = |  |  |  |  | 47.84255 | (pulg.)
|  | Pd (lb) = | 24255 | Alimentador, Padrón, 6.0 ton eje delantero, 11.0 ton eje trasero C4, 4 ejes, 14 ton en dos ejes delanteros cada uno de dos llantas y dos (2) ejes tandem de ocho (8) llantas (22000 Kg), Peso Máximo Bruto 36.000 Kg |  |  |  |  | Carga en el semieje (Kg) | 11000
|  | q (psi) = | 80 | Presión de Contacto
|  | Sd (pulg) = | 12.76 | Separación entre ejes de llantas
|  | a = [(0,8521*Pd/(q*p)) + (Sd/p)*(Pd/(0,5227*q))^0,5]^0,5 |  |  |  | Radio del área circular equivalente para un sistema de llanta doble
|  | a = | 13.41843 | (pulg.)
|  | se = | 350.6466 | (PSI)
|  | De = | 0.107628 | (pulg.)
3.3. Esfuerzos y Deflexiones por Carga en el Interior de la Losa
|  | si = {0,316*P/h^2} * {4*log(l/b) + 1,069} |  |  |  | Esfuerzo en el interior de la losa
|  | Di = {P/8Kl^2} * {1 +(1/2p)*(ln(a/2l)-0,673)(a/l)^2} |  |  |  | Deflexión debida a la carga interior
|  | (b = a) si: a >= | 1,724*D = | 5.130709 | (pulg.) | a < 1,724D | X
| b = ((1,6*a^2 + h^2)^0,5) - 0,675*h |  |  | 13.60966 | (pulg.)
|  | si = | 373.7205 | (PSI)
|  | Di = | 0.01788513 | (pulg.)
3.4. Esfuerzos y Deflexiones por Carga en el Borde de la Losa
|  | sb = {0,572*P/h^2} * {4*log(l/a) + 0,359} |  |  |  | Esfuerzo en el borde de la losa
|  | Db = {0,431*P/Kl^2} * {1 +0,82*(a/l)} |  |  |  | Deflexión debida a la carga interior
|  | sb = | 281.9806 | (PSI)
|  | Db = | 0.05396946 | (pulg.)
3.5. Esfuerzos debidos a la Fricción
|  |  | sc = gcLfa/2 |  | Esfuerzo en el Concreto |  |  | As = (gcDLfa) / (2fs) |  | Cuantía de acero
|  |  | gc (PCI) = | 0.08670552 | Peso Unitario del Concreto |  |  | As = | 7.559653e-05 | pulg^2 / pulg
|  |  | L (pies) = | 9.84252 | Longitud de la losa
|  |  | fa = | 1.5 | Coeficiente de Fricción Losa - Capa de Apoyo
|  |  | sc = | 0.6400506 | (PSI)
3.6. Esfuerzos Admisibles vs. Esfuerzos Actuantes
| Posición en la Losa |  | Esfuerzo de Tensión - s - Por Alabeo - (PSI) | Módulo de Rotura del Concreto -MR- (PSI) | (s / MR) * 100 (%)
| En la dirección X (L) |  | 173.6905 | 595 | 29.19168
| En la dirección Y (A) |  | 173.6905 |  | 29.19168
| En el borde a la mitad en X |  | 147.6369 |  | 24.81293
| En el borde a la mitad en Y |  | 147.6369 |  | 24.81293
|  | Posición en la Losa | Esfuerzo de Tensión - s - (PSI) | Módulo de Rotura del Concreto -MR- (PSI) | (s / MR) * 100 (%)
|  | Esquina | 350.6466 | 595 | 58.93221
|  | Interior | 373.7205 |  | 62.81017
|  | Borde | 281.9806 |  | 47.3917
3.7. Deflexiones Actuantes
|  | Posición en la Losa | Deflexión (pulg) | Deflexión (mm)
|  | Esquina | 0.107628 | 2.733751
|  | Interior | 0.01788513 | 0.4542823
|  | Borde | 0.05396946 | 1.370824

## Verificación Racional-CRA 12AE
VERIFICACIÓN DE ESFUERZOS Y DEFLEXIONES ESTACION ALTAMIRA CARRERA 12A ESTE
1. GEOMETRÍA DE LAS LOSAS
1.1. Modelo Estructural a Analizar
|  |  | CAPA |  | ESPESOR (mm) | CORTE
|  |  | Losa de Concreto MR-4,1MPa |  | 190
|  |  | Sub-base Granular SBG-B |  | 150
|  |  | Mejoramiento de Subrasante |  | 54
|  |  | SUBRASANTE (CH) |  | ∞
1.2. Relación Largo / Ancho
1,0 <= (L/A) <= 1,25 |  | Ancho máximo de Losa (A) |  | 3 | (m) | Ancho Calzada (m) = |  | 7.3 | No. Carriles | 4
|  | Longitud máxima de Losa (L) |  | 2.96 | (m) | Ancho Total (m) = |  | 14.6 |  | 2 @ sentido
| L = | Longitud de Losa Recomendada |  | 3 | (m) | L / A = | 1 | SI CUMPLE CON 1,0 <= (L/A) <= 1,25
1.3. Longitud en Función del Espesor
L <= (25 * D) | Valores máximos de fricción entre la capa granular de base y la losa
1.4. Dimensiones Definitivas de la Losa
|  | L (m) | A (m) | D (m)
|  | 3 | 2.97 | 0.19
|  | L (pulg.) | A (pulg.) | D (pulg.)
|  | 118.1102 | 116.9291 | 7.480315
2. DIMENSIONAMIENTO DE BARRAS DE REFUERZO
2.1. Especificación de Barras para Reforzamiento de Losa
Límite de Fluencia | fy = | 4200 | Kg/cm2 | 60000 | psi
Diámetro | f = | 12.7 | mm | 0.5 | pulg
Característica de las Barras |  | Corrugadas
Situaciones:
Losas Atípicas. No cumplen criterio de: |  |  | 1,0 <= (L/A) <= 1,25
Losas que albergan estructuras especiales: |  |  | Pozos de Inspección. Sumideros. Cámaras.
Geometría irregular de las losas: |  |  | Formas geométricas no convencionales para losas
Sentido Transversal:
Longitud | l = | 2.77 | m
Distancia entre centros | S = | 0.2 | m
Número de Barras | 15
Sentido Longitudinal:
Longitud | l = | 2.8 | m
Distancia entre centros | S = | 0.2 | m
Número de Barras | 14.85
3. VERIFICACIÓN DEL MODELO ESTRUCTURAL - ESFUERZOS Y DEFLEXIONES -
3.1. Esfuerzos por Alabeo
| sx = {EatDT / (2(1 - m^2))} * {Cx + m * Cy} |  |  |  | Esfuerzo interior máximo por alabeo en la dirección X (Longitud L )
| sy = {EatDT / (2 (1 - m^2))} * {Cy + m * Cx} |  |  |  | Esfuerzo interior máximo por alabeo en la dirección Y (Ancho A)
| sb= {C * E * at * DT} / 2 |  |  |  | Esfuerzo en el borde a la mitad de la losa
Radio de Rigidez Relativa (l) = |  | {(E*h^3) / (12*(1-m^2)*K)}^(1/4)
L = Longitud de losa |  |  | 118.1102 | (pulg.)
E = Módulo de Elasticidad del Concreto |  |  | 3674288 | (PSI)
D = Espesor de losa |  |  | 7.480315 | (pulg.)
m = Relación de Poisson del Concreto |  |  | 0.15 | -
K = Módulo de Reacción de la Subrasante |  |  | 135.55 | (PCI)
l = Radio de Rigidez Relativa |  |  | 31.36056 | (pulg.)
Factores de corrección de esfuerzos
| Lx / l = | 3.766203 | Cx = | 0.5 | at = | 6e-06 | (/ °F) | Coeficiente de expansión térmica del concreto
| Ly / l = | 3.728541 | Cy = | 0.5 | DT = | 9 | (°F/pulg) | Gradiente térmico del concreto
|  |  | sx = | 436.5238 | (PSI)
|  |  | sy = | 436.5238 | (PSI)
|  |  | sb = | 371.0452 | (PSI)
|  |  | sb = | 371.0452 | (PSI)
3.2. Esfuerzos y Deflexiones por Carga en la Esquina de la Losa
| se = {3*P/h^2} * {1-((a*2^0,5)/l)^0,6} |  |  |  | Esfuerzo de tensión superficial en la esquina de la losa
| De = P/Kl^2{1,1-0,88(a*2^0,5)/l)} |  |  |  | Deflexión en la esquina de la losa
|  | 2,38*(al)^0,5 | Distancia a partir de la esquina de la losa donde ocurre el momento máximo = |  |  |  |  | 48.82247 | (pulg.)
|  | Pd (lb) = | 24255 | Alimentador, Padrón, 6.0 ton eje delantero, 11.0 ton eje trasero C4, 4 ejes, 14 ton en dos ejes delanteros cada uno de dos llantas y dos (2) ejes tandem de ocho (8) llantas (22000 Kg), Peso Máximo Bruto 36.000 Kg |  |  |  |  | Carga en el semieje (Kg) | 11000
|  | q (psi) = | 80 | Presión de Contacto
|  | Sd (pulg) = | 12.76 | Separación entre ejes de llantas
|  | a = [(0,8521*Pd/(q*p)) + (Sd/p)*(Pd/(0,5227*q))^0,5]^0,5 |  |  |  | Radio del área circular equivalente para un sistema de llanta doble
|  | a = | 13.41843 | (pulg.)
|  | se = | 338.401 | (PSI)
|  | De = | 0.1032533 | (pulg.)
3.3. Esfuerzos y Deflexiones por Carga en el Interior de la Losa
|  | si = {0,316*P/h^2} * {4*log(l/b) + 1,069} |  |  |  | Esfuerzo en el interior de la losa
|  | Di = {P/8Kl^2} * {1 +(1/2p)*(ln(a/2l)-0,673)(a/l)^2} |  |  |  | Deflexión debida a la carga interior
|  | (b = a) si: a >= | 1,724*D = | 5.415748 | (pulg.) | a < 1,724D | X
| b = ((1,6*a^2 + h^2)^0,5) - 0,675*h |  |  | 13.49915 | (pulg.)
|  | si = | 347.0058 | (PSI)
|  | Di = | 0.01687135 | (pulg.)
3.4. Esfuerzos y Deflexiones por Carga en el Borde de la Losa
|  | sb = {0,572*P/h^2} * {4*log(l/a) + 0,359} |  |  |  | Esfuerzo en el borde de la losa
|  | Db = {0,431*P/Kl^2} * {1 +0,82*(a/l)} |  |  |  | Deflexión debida a la carga interior
|  | sb = | 274.0572 | (PSI)
|  | Db = | 0.05090388 | (pulg.)
3.5. Esfuerzos debidos a la Fricción
|  |  | sc = gcLfa/2 |  | Esfuerzo en el Concreto |  |  | As = (gcDLfa) / (2fs) |  | Cuantía de acero
|  |  | gc (PCI) = | 0.08670552 | Peso Unitario del Concreto |  |  | As = | 7.979633e-05 | pulg^2 / pulg
|  |  | L (pies) = | 9.84252 | Longitud de la losa
|  |  | fa = | 1.5 | Coeficiente de Fricción Losa - Capa de Apoyo
|  |  | sc = | 0.6400506 | (PSI)
3.6. Esfuerzos Admisibles vs. Esfuerzos Actuantes
| Posición en la Losa |  | Esfuerzo de Tensión - s - Por Alabeo - (PSI) | Módulo de Rotura del Concreto -MR- (PSI) | (s / MR) * 100 (%)
| En la dirección X (L) |  | 436.5238 | 595 | 73.36534
| En la dirección Y (A) |  | 436.5238 |  | 73.36534
| En el borde a la mitad en X |  | 371.0452 |  | 62.36054
| En el borde a la mitad en Y |  | 371.0452 |  | 62.36054
|  | Posición en la Losa | Esfuerzo de Tensión - s - (PSI) | Módulo de Rotura del Concreto -MR- (PSI) | (s / MR) * 100 (%)
|  | Esquina | 338.401 | 595 | 56.87411
|  | Interior | 347.0058 |  | 58.32031
|  | Borde | 274.0572 |  | 46.06004
3.7. Deflexiones Actuantes
|  | Posición en la Losa | Deflexión (pulg) | Deflexión (mm)
|  | Esquina | 0.1032533 | 2.622633
|  | Interior | 0.01687135 | 0.4285322
|  | Borde | 0.05090388 | 1.292959

## Verificación Racional-CRA 12BE
VERIFICACIÓN DE ESFUERZOS Y DEFLEXIONES ESTACION ALTAMIRA CARRERA 12BESTE
1. GEOMETRÍA DE LAS LOSAS
1.1. Modelo Estructural a Analizar
|  |  | CAPA |  | ESPESOR (mm) | CORTE
|  |  | Losa de Concreto MR-4,1MPa |  | 190
|  |  | Sub-base Granular SBG-B |  | 150
|  |  | Mejoramiento de Subrasante |  | 54
|  |  | SUBRASANTE (CH) |  | ∞
1.2. Relación Largo / Ancho
1,0 <= (L/A) <= 1,25 |  | Ancho máximo de Losa (A) |  | 3 | (m) | Ancho Calzada (m) = |  | 7.3 | No. Carriles | 4
|  | Longitud máxima de Losa (L) |  | 2.96 | (m) | Ancho Total (m) = |  | 14.6 |  | 2 @ sentido
| L = | Longitud de Losa Recomendada |  | 3 | (m) | L / A = | 1 | SI CUMPLE CON 1,0 <= (L/A) <= 1,25
1.3. Longitud en Función del Espesor
L <= (25 * D) | Valores máximos de fricción entre la capa granular de base y la losa
1.4. Dimensiones Definitivas de la Losa
|  | L (m) | A (m) | D (m)
|  | 3 | 2.97 | 0.19
|  | L (pulg.) | A (pulg.) | D (pulg.)
|  | 118.1102 | 116.9291 | 7.480315
2. DIMENSIONAMIENTO DE BARRAS DE REFUERZO
2.1. Especificación de Barras para Reforzamiento de Losa
Límite de Fluencia | fy = | 4200 | Kg/cm2 | 60000 | psi
Diámetro | f = | 12.7 | mm | 0.5 | pulg
Característica de las Barras |  | Corrugadas
Situaciones:
Losas Atípicas. No cumplen criterio de: |  |  | 1,0 <= (L/A) <= 1,25
Losas que albergan estructuras especiales: |  |  | Pozos de Inspección. Sumideros. Cámaras.
Geometría irregular de las losas: |  |  | Formas geométricas no convencionales para losas
Sentido Transversal:
Longitud | l = | 2.77 | m
Distancia entre centros | S = | 0.2 | m
Número de Barras | 15
Sentido Longitudinal:
Longitud | l = | 2.8 | m
Distancia entre centros | S = | 0.2 | m
Número de Barras | 14.85
3. VERIFICACIÓN DEL MODELO ESTRUCTURAL - ESFUERZOS Y DEFLEXIONES -
3.1. Esfuerzos por Alabeo
| sx = {EatDT / (2(1 - m^2))} * {Cx + m * Cy} |  |  |  | Esfuerzo interior máximo por alabeo en la dirección X (Longitud L )
| sy = {EatDT / (2 (1 - m^2))} * {Cy + m * Cx} |  |  |  | Esfuerzo interior máximo por alabeo en la dirección Y (Ancho A)
| sb= {C * E * at * DT} / 2 |  |  |  | Esfuerzo en el borde a la mitad de la losa
Radio de Rigidez Relativa (l) = |  | {(E*h^3) / (12*(1-m^2)*K)}^(1/4)
L = Longitud de losa |  |  | 118.1102 | (pulg.)
E = Módulo de Elasticidad del Concreto |  |  | 3674288 | (PSI)
D = Espesor de losa |  |  | 7.480315 | (pulg.)
m = Relación de Poisson del Concreto |  |  | 0.15 | -
K = Módulo de Reacción de la Subrasante |  |  | 135.55 | (PCI)
l = Radio de Rigidez Relativa |  |  | 31.36056 | (pulg.)
Factores de corrección de esfuerzos
| Lx / l = | 3.766203 | Cx = | 0.5 | at = | 6e-06 | (/ °F) | Coeficiente de expansión térmica del concreto
| Ly / l = | 3.728541 | Cy = | 0.5 | DT = | 9 | (°F/pulg) | Gradiente térmico del concreto
|  |  | sx = | 436.5238 | (PSI)
|  |  | sy = | 436.5238 | (PSI)
|  |  | sb = | 371.0452 | (PSI)
|  |  | sb = | 371.0452 | (PSI)
3.2. Esfuerzos y Deflexiones por Carga en la Esquina de la Losa
| se = {3*P/h^2} * {1-((a*2^0,5)/l)^0,6} |  |  |  | Esfuerzo de tensión superficial en la esquina de la losa
| De = P/Kl^2{1,1-0,88(a*2^0,5)/l)} |  |  |  | Deflexión en la esquina de la losa
|  | 2,38*(al)^0,5 | Distancia a partir de la esquina de la losa donde ocurre el momento máximo = |  |  |  |  | 48.82247 | (pulg.)
|  | Pd (lb) = | 24255 | Alimentador, Padrón, 6.0 ton eje delantero, 11.0 ton eje trasero C4, 4 ejes, 14 ton en dos ejes delanteros cada uno de dos llantas y dos (2) ejes tandem de ocho (8) llantas (22000 Kg), Peso Máximo Bruto 36.000 Kg |  |  |  |  | Carga en el semieje (Kg) | 11000
|  | q (psi) = | 80 | Presión de Contacto
|  | Sd (pulg) = | 12.76 | Separación entre ejes de llantas
|  | a = [(0,8521*Pd/(q*p)) + (Sd/p)*(Pd/(0,5227*q))^0,5]^0,5 |  |  |  | Radio del área circular equivalente para un sistema de llanta doble
|  | a = | 13.41843 | (pulg.)
|  | se = | 338.401 | (PSI)
|  | De = | 0.1032533 | (pulg.)
3.3. Esfuerzos y Deflexiones por Carga en el Interior de la Losa
|  | si = {0,316*P/h^2} * {4*log(l/b) + 1,069} |  |  |  | Esfuerzo en el interior de la losa
|  | Di = {P/8Kl^2} * {1 +(1/2p)*(ln(a/2l)-0,673)(a/l)^2} |  |  |  | Deflexión debida a la carga interior
|  | (b = a) si: a >= | 1,724*D = | 5.415748 | (pulg.) | a < 1,724D | X
| b = ((1,6*a^2 + h^2)^0,5) - 0,675*h |  |  | 13.49915 | (pulg.)
|  | si = | 347.0058 | (PSI)
|  | Di = | 0.01687135 | (pulg.)
3.4. Esfuerzos y Deflexiones por Carga en el Borde de la Losa
|  | sb = {0,572*P/h^2} * {4*log(l/a) + 0,359} |  |  |  | Esfuerzo en el borde de la losa
|  | Db = {0,431*P/Kl^2} * {1 +0,82*(a/l)} |  |  |  | Deflexión debida a la carga interior
|  | sb = | 274.0572 | (PSI)
|  | Db = | 0.05090388 | (pulg.)
3.5. Esfuerzos debidos a la Fricción
|  |  | sc = gcLfa/2 |  | Esfuerzo en el Concreto |  |  | As = (gcDLfa) / (2fs) |  | Cuantía de acero
|  |  | gc (PCI) = | 0.08670552 | Peso Unitario del Concreto |  |  | As = | 7.979633e-05 | pulg^2 / pulg
|  |  | L (pies) = | 9.84252 | Longitud de la losa
|  |  | fa = | 1.5 | Coeficiente de Fricción Losa - Capa de Apoyo
|  |  | sc = | 0.6400506 | (PSI)
3.6. Esfuerzos Admisibles vs. Esfuerzos Actuantes
| Posición en la Losa |  | Esfuerzo de Tensión - s - Por Alabeo - (PSI) | Módulo de Rotura del Concreto -MR- (PSI) | (s / MR) * 100 (%)
| En la dirección X (L) |  | 436.5238 | 595 | 73.36534
| En la dirección Y (A) |  | 436.5238 |  | 73.36534
| En el borde a la mitad en X |  | 371.0452 |  | 62.36054
| En el borde a la mitad en Y |  | 371.0452 |  | 62.36054
|  | Posición en la Losa | Esfuerzo de Tensión - s - (PSI) | Módulo de Rotura del Concreto -MR- (PSI) | (s / MR) * 100 (%)
|  | Esquina | 338.401 | 595 | 56.87411
|  | Interior | 347.0058 |  | 58.32031
|  | Borde | 274.0572 |  | 46.06004
3.7. Deflexiones Actuantes
|  | Posición en la Losa | Deflexión (pulg) | Deflexión (mm)
|  | Esquina | 0.1032533 | 2.622633
|  | Interior | 0.01687135 | 0.4285322
|  | Borde | 0.05090388 | 1.292959

## calculo de Esf La Victoria
TRANSITO | [8 empty] | N | CAM | NE= N*CAM | E (Mpa) | Esf 6 (Mpa) | b | SN | Kr=10^(-u*b*desv) | riesgo T-1.37 | (u) T.B-18 | desv=(SN^2+(c^2/b^2)*Sh^2)^0.5 | SH | c | Kd T.1.30 | Kc | Esf t,adm
[8 empty] | CL 40 S | 807672 | 428.7163 | 346262133.9 | 30 | 2.15 | -0.0625 | 1 | 0.8373251 | 12% | -1.175 | 1.049952 | 1 | 0.02 | 0.6802721 | 1.5 | 1.274658
NESE (Flexible) 130 kN
CALLE 40 SUR |  | 807672
CALLE 41 SUR |  | 781301
CARRERA 3A ESTE |  | 406456
CARRERA 3C ESTE |  | 385613 | [5 empty] | CL 41 S | 781301 | 0 | 312520.4 | 30 | 2.15 | -0.0625 | 1 | 0.8373251 | 12% | -1.175 | 1.049952 | 1 | 0.02 | 0.6802721 | 1.5 | 1.975498
[8 empty] | CRA 3 A E | 406456 | 102.3248 | 41590525.7 | 30 | 2.15 | -0.0625 | 1 | 0.8373251 | 12% | -1.175 | 1.049952 | 1 | 0.02 | 0.6802721 | 1.5 | 1.455189
CALLE 40 SUR | [7 empty] | CRA 3 C E | 385613 | 95.2201 | 36718110.2 | 30 | 2.15 | -0.0625 | 1 | 0.8373251 | 12% | -1.175 | 1.049952 | 1 | 0.02 | 0.6802721 | 1.5 | 1.466566
EJES SIMPLES |  |  |  |  | EJES TANDEM
Rango de Carga | Centro de Rango | Agresividad Centro de Rango |  |  | Agresividad Centro de Rango
(kN) | (kN) | Alfa:12 k:1 A=K(P/Po)^12 | N1 | A*N1 | Alfa:12 k:12 A=K(P/Po)^12 | N2 | A*N2
10-30 | 20 | 1.758084e-10 | 435 | 7.647667e-08 | 2.109701e-09 |  | 0
30-40 | 35 | 1.450428e-07 | 30 | 4.351285e-06 | 1.740514e-06 |  | 0
40-50 | 45 | 2.959579e-06 | 200 | 0.0005919158 | 3.551495e-05 |  | 0
50-60 | 55 | 3.288759e-05 | 560 | 0.01841705 | 0.0003946511 |  | 0
60-70 | 65 | 0.000244140625 | 405 | 0.09887695 | 0.0029296875 | 165 | 0.4833984375
70-80 | 75 | 0.001359612 | 30 | 0.04078835 | 0.01631534 |  | 0
80-90 | 85 | 0.006105298 |  | 0 | 0.07326358 |  | 0
90-100 | 95 | 0.02319333 |  | 0 | 0.2783199 |  | 0
100-110 | 105 | 0.07708171 | 730 | 56.26965 | 0.9249806 |  | 0
110-120 | 115 | 0.2296433 |  | 0 | 2.75572 |  | 0
120-130 | 125 | 0.624597 |  | 0 | 7.495165 |  | 0
130-140 | 135 | 1.572842 |  | 0 | 18.8741 |  | 0
140-150 | 145 | 3.707625 |  | 0 | 44.4915 | 80 | 3559.32
150-160 | 155 | 8.253918 |  | 0 | 99.04702 |  | 0
160-170 | 165 | 17.47781 |  | 0 | 209.7338 |  | 0
170-180 | 175 | 35.41085 |  | 0 | 424.9302 |  | 0
180-190 | 185 | 68.98275 |  | 0 | 827.793 |  | 0
190-200 | 195 | 129.7463 |  | 0 | 1556.956 |  | 0
200-210 | 205 | 236.4428 |  | 0 | 2837.314 |  | 0
210-220 | 215 | 418.737 |  | 0 | 5024.843 | 245 | 1231086.6
|  |  | 2390 | 56.42833 |  | 490 | 1234646.5
|  |  | CAM= | 428.7163
CALLE 41 SUR
EJES SIMPLES |  |  |  |  | EJES TANDEM
Rango de Carga | Centro de Rango | Agresividad Centro de Rango |  |  | Agresividad Centro de Rango
(kN) | (kN) | Alfa:12 k:1 A=K(P/Po)^12 | N1 | A*N1 | Alfa:12 k:12 A=K(P/Po)^12 | N2 | A*N2
10-30 | 20 | 1.758084e-10 | 445 | 7.823476e-08 | 2.109701e-09 |  | 0
30-40 | 35 | 1.450428e-07 |  | 0 | 1.740514e-06 |  | 0
40-50 | 45 | 2.959579e-06 | 165 | 0.0004883305 | 3.551495e-05 |  | 0
50-60 | 55 | 3.288759e-05 | 625 | 0.02055474 | 0.0003946511 |  | 0
60-70 | 65 | 0.000244140625 | 385 | 0.09399414 | 0.0029296875 | 155 | 0.4541015625
70-80 | 75 | 0.001359612 | 30 | 0.04078835 | 0.01631534 |  | 0
80-90 | 85 | 0.006105298 |  | 0 | 0.07326358 |  | 0
90-100 | 95 | 0.02319333 |  | 0 | 0.2783199 |  | 0
100-110 | 105 | 0.07708171 | 165 | 12.71848 | 0.9249806 |  | 0
110-120 | 115 | 0.2296433 | 595 | 136.6378 | 2.75572 |  | 0
120-130 | 125 | 0.624597 |  |  | 7.495165 |  | 0
130-140 | 135 | 1.572842 |  |  | 18.8741 |  | 0
140-150 | 145 | 3.707625 |  |  | 44.4915 | 75 | 3336.862
150-160 | 155 | 8.253918 |  |  | 99.04702 |  | 0
160-170 | 165 | 17.47781 |  |  | 209.7338 |  | 0
170-180 | 175 | 35.41085 |  |  | 424.9302 |  | 0
180-190 | 185 | 68.98275 |  |  | 827.793 |  | 0
190-200 | 195 | 129.7463 |  |  | 1556.956 |  | 0
200-210 | 205 | 236.4428 |  |  | 2837.314 |  | 0
210-220 | 215 | 418.737 |  |  | 5024.843 | 230 | 1155714.0
|  |  | 2410 | 149.5121 |  | 1813 | 6834206.1
|  |  | CAM= | 0
CRA 3AESTE
EJES SIMPLES |  |  |  |  | EJES TANDEM
Rango de Carga | Centro de Rango | Agresividad Centro de Rango |  |  | Agresividad Centro de Rango
(kN) | (kN) | Alfa:12 k:1 A=K(P/Po)^12 | N1 | A*N1 | Alfa:12 k:12 A=K(P/Po)^12 | N2 | A*N2
10-30 | 20 | 1.758084e-10 | 245 | 4.307307e-08 | 2.109701e-09 |  | 0
30-40 | 35 | 1.450428e-07 |  | 0 | 1.740514e-06 |  | 0
40-50 | 45 | 2.959579e-06 |  | 0 | 3.551495e-05 |  | 0
50-60 | 55 | 3.288759e-05 | 105 | 0.003453197 | 0.0003946511 |  | 0
60-70 | 65 | 0.000244140625 | 245 | 0.05981445 | 0.0029296875 | 100 | 0.29296875
70-80 | 75 | 0.001359612 |  | 0 | 0.01631534 |  | 0
80-90 | 85 | 0.006105298 |  | 0 | 0.07326358 |  | 0
90-100 | 95 | 0.02319333 |  | 0 | 0.2783199 |  | 0
100-110 | 105 | 0.07708171 |  | 0 | 0.9249806 |  | 0
110-120 | 115 | 0.2296433 | 105 | 24.11255 | 2.75572 |  | 0
120-130 | 125 | 0.624597 |  | 0 | 7.495165 |  | 0
130-140 | 135 | 1.572842 |  | 0 | 18.8741 |  | 0
140-150 | 145 | 3.707625 |  | 0 | 44.4915 | 50 | 2224.575
150-160 | 155 | 8.253918 |  | 0 | 99.04702 |  | 0
160-170 | 165 | 17.47781 |  | 0 | 209.7338 |  | 0
170-180 | 175 | 35.41085 |  | 0 | 424.9302 |  | 0
180-190 | 185 | 68.98275 |  | 0 | 827.793 |  | 0
190-200 | 195 | 129.7463 |  | 0 | 1556.956 |  | 0
200-210 | 205 | 236.4428 |  | 0 | 2837.314 |  | 0
210-220 | 215 | 418.737 |  | 0 | 5024.843 | 150 | 753726.5
|  |  | 700 | 24.17582 |  | 300 | 755951.4
|  |  | CAM= | 102.3248
CRA 3BESTE
EJES SIMPLES |  |  |  |  | EJES TANDEM
Rango de Carga | Centro de Rango | Agresividad Centro de Rango |  |  | Agresividad Centro de Rango
(kN) | (kN) | Alfa:12 k:1 A=K(P/Po)^12 | N1 | A*N1 | Alfa:12 k:12 A=K(P/Po)^12 | N2 | A*N2
10-30 | 20 | 1.758084e-10 | 230 | 4.043594e-08 | 2.109701e-09 |  | 0
30-40 | 35 | 1.450428e-07 |  | 0 | 1.740514e-06 |  | 0
40-50 | 45 | 2.959579e-06 |  | 0 | 3.551495e-05 | 45 | 0.001598173
50-60 | 55 | 3.288759e-05 | 100 | 0.003288759 | 0.0003946511 |  | 0
60-70 | 65 | 0.000244140625 | 230 | 0.05615234375 | 0.0029296875 | 95 | 0.2783203125
70-80 | 75 | 0.001359612 |  | 0 | 0.01631534 |  | 0
80-90 | 85 | 0.006105298 |  | 0 | 0.07326358 |  | 0
90-100 | 95 | 0.02319333 |  | 0 | 0.2783199 |  | 0
100-110 | 105 | 0.07708171 | 100 | 7.708171 | 0.9249806 |  | 0
110-120 | 115 | 0.2296433 |  | 0 | 2.75572 |  | 0
120-130 | 125 | 0.624597 |  | 0 | 7.495165 |  | 0
130-140 | 135 | 1.572842 |  | 0 | 18.8741 |  | 0
140-150 | 145 | 3.707625 |  | 0 | 44.4915 |  | 0
150-160 | 155 | 8.253918 |  | 0 | 99.04702 |  | 0
160-170 | 165 | 17.47781 |  | 0 | 209.7338 |  | 0
170-180 | 175 | 35.41085 |  | 0 | 424.9302 |  | 0
180-190 | 185 | 68.98275 |  | 0 | 827.793 |  | 0
190-200 | 195 | 129.7463 |  | 0 | 1556.956 |  | 0
200-210 | 205 | 236.4428 |  | 0 | 2837.314 |  | 0
210-220 | 215 | 418.737 |  | 0 | 5024.843 | 140 | 703478.1
|  |  | 660 | 7.767613 |  | 280 | 703478.4
|  |  | CAM= | 95.2201

## calculo de Esf Altamira
TRANSITO | [8 empty] | N | CAM CALC | NE= N*CAM | E (Mpa) | Esf 6 (Mpa) | b | SN | Kr=10^(-u*b*desv) | riesgo T-1.37 | (u) T.B-18 | desv=(SN^2+(c^2/b^2)*Sh^2)^0.5 | SH | c | Kd T.1.30 | Kc | Esf t,adm Mpa
[8 empty] | CL 43 S | 79102 | 327.0839 | 25872986.8 | 30 | 2.15 | -0.0625 | 1 | 0.8373251 | 12% | -1.175 | 1.049952 | 1 | 0.02 | 0.6802721 | 1.5 | 1.499007
NESE (Flexible) 130 Kn
CALLE 43 SUR |  | 79102
CALLE 43 A SUR |  | 227969
CARRERA 12 A ESTE |  | 329772
CARRERA 12 B ESTE |  | 352875 | [5 empty] | CL 43A S | 227969 | 771.4025 | 175855848.2 | 30 | 2.15 | -0.0625 | 1 | 0.8373251 | 12% | -1.175 | 1.049952 | 1 | 0.02 | 0.6802721 | 1.5 | 1.329793
[8 empty] | CRA 12AE | 329772 | 754.695 | 248877273.2 | 30 | 2.15 | -0.0625 | 1 | 0.8373251 | 12% | -1.175 | 1.049952 | 1 | 0.02 | 0.6802721 | 1.5 | 1.30124
CALLE 43 SUR | [7 empty] | CRA 12BE | 352875 | 0.03453688 | 12187.2 | 30 | 2.15 | -0.0625 | 1 | 0.8373251 | 12% | -1.175 | 1.049952 | 1 | 0.02 | 0.6802721 | 1.5 | 2.419566
EJES SIMPLES |  |  |  |  | EJES TANDEM
Rango de Carga | Centro de Rango | Agresividad Centro de Rango |  |  | Agresividad Centro de Rango
(kN) | (kN) | Alfa:12 k:1 A=K(P/Po)^12 | N1 | A*N1 | Alfa:12 k:12 A=K(P/Po)^12 | N2 | A*N2
10-30 | 20 | 1.758084e-10 | 40 | 7.032338e-09 | 2.109701e-09 |  | 0
30-40 | 35 | 1.450428e-07 |  | 0 | 1.740514e-06 |  | 0
40-50 | 45 | 2.959579e-06 |  | 0 | 3.551495e-05 |  | 0
50-60 | 55 | 3.288759e-05 | 20 | 0.0006577518 | 0.0003946511 |  | 0
60-70 | 65 | 0.000244140625 | 40 | 0.009765625 | 0.0029296875 | 15 | 0.0439453125
70-80 | 75 | 0.001359612 |  | 0 | 0.01631534 |  | 0
80-90 | 85 | 0.006105298 |  | 0 | 0.07326358 |  | 0
90-100 | 95 | 0.02319333 |  | 0 | 0.2783199 |  | 0
100-110 | 105 | 0.07708171 |  | 0 | 0.9249806 |  | 0
110-120 | 115 | 0.2296433 | 20 | 4.592867 | 2.75572 |  | 0
120-130 | 125 | 0.624597 |  |  | 7.495165 |  | 0
130-140 | 135 | 1.572842 |  |  | 18.8741 |  | 0
140-150 | 145 | 3.707625 |  |  | 44.4915 | 10 | 444.915
150-160 | 155 | 8.253918 |  |  | 99.04702 |  | 0
160-170 | 165 | 17.47781 |  |  | 209.7338 |  | 0
170-180 | 175 | 35.41085 |  |  | 424.9302 |  | 0
180-190 | 185 | 68.98275 |  |  | 827.793 |  | 0
190-200 | 195 | 129.7463 |  |  | 1556.956 |  | 0
200-210 | 205 | 236.4428 |  |  | 2837.314 |  | 0
210-220 | 215 | 418.737 |  |  | 5024.843 | 10 | 50248.43
|  |  | 120 | 4.60329 |  | 35 | 50693.39
|  |  | CAM= | 327.0839
CALLE 43A SUR
EJES SIMPLES |  |  |  |  | EJES TANDEM
Rango de Carga | Centro de Rango | Agresividad Centro de Rango |  |  | Agresividad Centro de Rango
(kN) | (kN) | Alfa:12 k:1 A=K(P/Po)^12 | N1 | A*N1 | Alfa:12 k:12 A=K(P/Po)^12 | N2 | A*N2
10-30 | 20 | 1.758084e-10 | 120 | 2.109701e-08 | 2.109701e-09 |  | 0
30-40 | 35 | 1.450428e-07 |  | 0 | 1.740514e-06 |  | 0
40-50 | 45 | 2.959579e-06 |  | 0 | 3.551495e-05 |  | 0
50-60 | 55 | 3.288759e-05 | 50 | 0.001644379 | 0.0003946511 |  | 0
60-70 | 65 | 0.000244140625 | 120 | 0.029296875 | 0.0029296875 | 50 | 0.146484375
70-80 | 75 | 0.001359612 |  | 0 | 0.01631534 |  | 0
80-90 | 85 | 0.006105298 |  | 0 | 0.07326358 |  | 0
90-100 | 95 | 0.02319333 |  | 0 | 0.2783199 |  | 0
100-110 | 105 | 0.07708171 |  | 0 | 0.9249806 |  | 0
110-120 | 115 | 0.2296433 | 50 | 11.48217 | 2.75572 |  | 0
120-130 | 125 | 0.624597 |  | 0 | 7.495165 |  | 0
130-140 | 135 | 1.572842 |  | 0 | 18.8741 |  | 0
140-150 | 145 | 3.707625 |  | 0 | 44.4915 | 25 | 1112.287
150-160 | 155 | 8.253918 |  | 0 | 99.04702 |  | 0
160-170 | 165 | 17.47781 |  | 0 | 209.7338 |  | 0
170-180 | 175 | 35.41085 |  | 0 | 424.9302 |  | 0
180-190 | 185 | 68.98275 |  | 0 | 827.793 |  | 0
190-200 | 195 | 129.7463 |  | 0 | 1556.956 |  | 0
200-210 | 205 | 236.4428 |  | 0 | 2837.314 |  | 0
210-220 | 215 | 418.737 |  | 0 | 5024.843 | 75 | 376863.3
|  |  | 340 | 11.51311 |  | 150 | 377975.7
|  |  | CAM= | 771.4025
CRA 12 A ESTE
EJES SIMPLES |  |  |  |  | EJES TANDEM
Rango de Carga | Centro de Rango | Agresividad Centro de Rango |  |  | Agresividad Centro de Rango
(kN) | (kN) | Alfa:12 k:1 A=K(P/Po)^12 | N1 | A*N1 | Alfa:12 k:12 A=K(P/Po)^12 | N2 | A*N2
10-30 | 20 | 1.758084e-10 | 195 | 3.428265e-08 | 2.109701e-09 |  | 0
30-40 | 35 | 1.450428e-07 |  | 0 | 1.740514e-06 |  | 0
40-50 | 45 | 2.959579e-06 |  | 0 | 3.551495e-05 |  | 0
50-60 | 55 | 3.288759e-05 | 85 | 0.002795445 | 0.0003946511 |  | 0
60-70 | 65 | 0.000244140625 | 195 | 0.04760742 | 0.0029296875 | 80 | 0.234375
70-80 | 75 | 0.001359612 |  | 0 | 0.01631534 |  | 0
80-90 | 85 | 0.006105298 |  | 0 | 0.07326358 |  | 0
90-100 | 95 | 0.02319333 |  | 0 | 0.2783199 |  | 0
100-110 | 105 | 0.07708171 |  | 0 | 0.9249806 |  | 0
110-120 | 115 | 0.2296433 | 85 | 19.51968 | 2.75572 |  | 0
120-130 | 125 | 0.624597 |  | 0 | 7.495165 |  | 0
130-140 | 135 | 1.572842 |  | 0 | 18.8741 | 40 | 754.964
140-150 | 145 | 3.707625 |  | 0 | 44.4915 |  | 0
150-160 | 155 | 8.253918 |  | 0 | 99.04702 |  | 0
160-170 | 165 | 17.47781 |  | 0 | 209.7338 |  | 0
170-180 | 175 | 35.41085 |  | 0 | 424.9302 |  | 0
180-190 | 185 | 68.98275 |  | 0 | 827.793 |  | 0
190-200 | 195 | 129.7463 |  | 0 | 1556.956 |  | 0
200-210 | 205 | 236.4428 |  | 0 | 2837.314 |  | 0
210-220 | 215 | 418.737 |  | 0 | 5024.843 | 120 | 602981.2
|  |  | 560 | 19.57009 |  | 240 | 603736.4
|  |  | CAM= | 754.695
CRA 12 B ESTE
EJES SIMPLES |  |  |  |  | EJES TANDEM
Rango de Carga | Centro de Rango | Agresividad Centro de Rango |  |  | Agresividad Centro de Rango
(kN) | (kN) | Alfa:12 k:1 A=K(P/Po)^12 | N1 | A*N1 | Alfa:12 k:12 A=K(P/Po)^12 | N2 | A*N2
10-30 | 20 | 1.758084e-10 | 210 | 3.691977e-08 | 2.109701e-09 |  | 0
30-40 | 35 | 1.450428e-07 |  | 0 | 1.740514e-06 |  | 0
40-50 | 45 | 2.959579e-06 |  | 0 | 3.551495e-05 |  | 0
50-60 | 55 | 3.288759e-05 | 90 | 0.002959883 | 0.0003946511 |  | 0
60-70 | 65 | 0.000244140625 | 210 | 0.05126953125 | 0.0029296875 | 85 | 0.2490234375
70-80 | 75 | 0.001359612 |  | 0 | 0.01631534 |  | 0
80-90 | 85 | 0.006105298 |  | 0 | 0.07326358 |  | 0
90-100 | 95 | 0.02319333 |  | 0 | 0.2783199 |  | 0
100-110 | 105 | 0.07708171 |  | 0 | 0.9249806 |  | 0
110-120 | 115 | 0.2296433 | 90 | 20.6679 | 2.75572 |  | 0
120-130 | 125 | 0.624597 |  | 0 | 7.495165 |  | 0
130-140 | 135 | 1.572842 |  | 0 | 18.8741 |  | 0
140-150 | 145 | 3.707625 |  | 0 | 44.4915 | 45 | 2002.117
150-160 | 155 | 8.253918 |  | 0 | 99.04702 |  | 0
160-170 | 165 | 17.47781 |  | 0 | 209.7338 |  | 0
170-180 | 175 | 35.41085 |  | 0 | 424.9302 |  | 0
180-190 | 185 | 68.98275 |  | 0 | 827.793 |  | 0
190-200 | 195 | 129.7463 |  | 0 | 1556.956 |  | 0
200-210 | 205 | 236.4428 |  | 0 | 2837.314 |  | 0
210-220 | 215 | 418.737 |  | 0 | 5024.843 | 130 | 653229.7
|  |  | 600 | 20.72213 |  | 260 | 655232
|  |  | CAM= | 0.03453688